## À lire
ACIP 2026 : normes SIA et calculateurs par corps de métier, accordéon D (Pilier 6, chapitres 21 à 25 : sols, chapes et plâtrerie)
Art Construction Index de Prix · art-construction.ch/outils/ · classeur de référence des outils 6.21 à 6.25
Contenu
• Chape (6.21) : épaisseur minimale, volume, poids, séchage, humidité CM, champs de chape et calendrier de mise en chauffe, ciment ou anhydrite (SIA 251).
• Plâtrerie (6.22) : surface nette, plaques, rails UW, montants CW, laine, vis et enduit selon les qualités Q1 à Q4 (SIA 242).
• Carrelage (6.23) : double encollage, colle, joint, carreaux, humidité du support et étanchéité liquide (SIA 248, SIA 271/1).
• Parquet (6.24) : résistance thermique Rλ, humidité CM et quantités (SIA 253).
• Sols souples et résines (6.25) : primaire, ragréage, colle, résine, quartz et contrôle du support (SIA 253, SIA 252).
Avertissement
Les cellules jaunes sont à saisir ; les cellules bleues sont des formules. Délais de mise en chauffe (21 et 7 jours), protocole de la SIA 251 (3 jours à 25 °C, 4 jours à la température maximale, 50 °C au plus en anhydrite) et tableau des champs de chape : extraits de la SIA 251:2008 reproduits par un mémento de suissetec (norme payante non consultée). Écarts : le cahier des charges parle de joints à 40 m² et 8 m, la norme donne 6 m et 1,5 : 1 (ciment chauffé), 8 m et 2 : 1 (ciment), 8 m et 1,5 : 1 (anhydrite chauffée), sans limite (anhydrite) ; la montée de 5 K par jour du cahier n'est pas dans le mémento (protocole proposé en option, descente de 10 K par jour : hypothèse) ; le séchage de 6,5 cm est de 9 semaines d'après la règle du cahier (qui annonce 6 à 8). Seuils CM : ceux du ciment (2,0 / 1,8) et de l'anhydrite (0,5 / 0,3) sont confirmés par un tableau allemand ; 1,8 / 1,5 pour le parquet, les sols souples et les résines sur ciment : cahier, non vérifiés en Suisse (des sources allemandes donnent 2,0 / 1,8). Plâtrerie : ratios et seuil de non-déduction du cahier, non vérifiés ; hypothèses de l'outil : bande à joints, vis, montants selon l'entraxe. L'échelle Q1 à Q4 vient du Bundesverband der Gipsindustrie, pas d'une « directive ASIPG » non retrouvée. Carrelage : consommations de colle et règle des 900 cm² du cahier ; étanchéité liquide : hypothèse (la SIA 271/1 existe depuis mai 2025). Parquet : Rλ ≤ 0,15 m²K/W confirmé par des fabricants ; primaire : hypothèse. Sols souples : titre de la SIA 252 non retrouvé ; équivalence R / GS de la glissance non vérifiée. Information indicative qui ne remplace pas l'avis du fabricant, du chapiste, du plâtrier, du carreleur, du parqueteur ou du poseur de résine.

## Chape (6.21)
6.21 · Chape flottante : épaisseur, volume, séchage, humidité CM, champs et mise en chauffe (SIA 251)
Cellules jaunes = à saisir. Délais de 21 / 7 jours, protocole « 3 jours à 25 °C, 4 jours à la température maximale » et tableau des champs : mémento suissetec (extraits de la SIA 251:2008, non consultée). Épaisseurs, séchage, poids et seuils CM : cahier des charges. Descente de 10 K par jour : hypothèse.
Surface de chape (m²) | 140
Liant (1 ciment CT, 2 anhydrite CAF) | 1
Chauffage au sol (1 oui, 0 non) | 1
Diamètre extérieur des tubes (mm) | 17
Épaisseur totale (mm) | 65
Revêtement (1 carrelage, 2 parquet, 3 sol souple ou résine) | 1
Température maximale de départ (°C) | 45
Protocole (1 SIA 251 mémento, 2 progressif du cahier) | 1
Maintien à la température maximale, protocole progressif (jours) | 4
Champ : longueur (m) | 5.5
Champ : largeur (m) | 4.5
Recouvrement des tubes, ciment (mm) | 45
Recouvrement des tubes, anhydrite : bas (mm) | 35
Recouvrement des tubes, anhydrite : haut (mm) | 40
Épaisseur minimale sans chauffage, ciment (mm) | 45
Épaisseur minimale sans chauffage, anhydrite (mm, hypothèse) | 35
Foisonnement du mortier | 1.05
Poids par cm, bas (kg/m²) | 20
Poids par cm, haut (kg/m²) | 22
Recouvrement minimal, bas (mm)
Recouvrement minimal, haut (mm)
Épaisseur minimale, bas (mm)
Épaisseur minimale, haut (mm)
Verdict d'épaisseur (0 suffisante, 1 à confirmer, 2 insuffisante)
Volume, non arrondi (m³)
Volume à commander (m³)
Poids, bas (kg/m²)
Poids, haut (kg/m²)
Poids total, bas (kg)
Poids total, haut (kg)
Séchage, non arrondi (semaines)
Séchage naturel (semaines)
Délai avant la mise en chauffe (jours)
Seuil CM maximal (% CM)
Côté maximal d'un champ (m, 0 = sans limite)
Rapport maximal (0 = sans limite)
Surface maximale d'un champ carré (m²)
Nombre minimal de champs
Champ admissible (1 oui)
Température maximale admissible (1 oui ; anhydrite : 50 °C au plus)
Température maximale retenue (°C)
Jour où la température maximale est atteinte (protocole progressif)
Jours de maintien (protocole progressif)
Jours de descente (protocole progressif)
Durée du protocole progressif (jours)
Jour | Protocole SIA 251 (°C) | Protocole progressif (°C)
1
2
3
4
5
6
7
8
9
10
11
12
13
14
15
16
17
18
19
20
21
22
23
24
25
26
27
28
29
30

## Plâtrerie (6.22)
6.22 · Plâtrerie sèche : plaques, profilés, laine, vis, enduit et qualités Q1 à Q4 (SIA 242)
Cellules jaunes = à saisir. Ratios du cahier des charges, non vérifiés (SIA 242 non consultée). Hypothèses de l'outil : bande à joints 1,3 ml/m² de plaque, 15 vis par m² de plaque, montants CW × 62,5 / entraxe, seuil de non-déduction de 0,50 m².
Faces (2 cloison de distribution, 1 doublage ou faux-plafond) | 2
Plaques par face (1 simple peau, 2 double peau) | 1
Longueur (m) | 12
Hauteur ou largeur du plafond (m) | 2.6
Ouvertures de 0,90 × 2,10 m | 2
Surface d'une ouverture (m²) | 1.89
Seuil de non-déduction des vides (m²) | 0.5
Entraxe des montants CW (cm) | 62.5
Enduit selon la qualité (Q1 0,3 ; Q2 0,5 ; Q3 1,1 ; Q4 2,2 kg/m²) | 0.5
Chutes | 0.07
Surface d'une plaque (m²) | 2.5
Rails UW (ml/m²) | 0.8
Montants CW à 62,5 cm (ml/m²) | 2
Entraxe de référence (cm) | 62.5
Bande à joints (ml par m² de plaque, hypothèse) | 1.3
Vis par m² de plaque (hypothèse) | 15
Vis par boîte | 1000
Largeur des profilés (mm) | 75
Cloison de distribution (1 oui, 0 non) | 1
Épaisseur d'une plaque (mm) | 12.5
Surface brute, non arrondie (m²)
Surface déduite, non arrondie (m²)
Surface nette, non arrondie (m²)
Plaques, non arrondi (m²)
Surface de plaques (m²)
Nombre de plaques
Rails UW, non arrondi (ml)
Rails UW (ml)
Montants CW, non arrondi (ml)
Montants CW (ml)
Laine minérale (m²)
Bande à joints (ml)
Bande résiliente sous rails UW (ml)
Vis, non arrondi
Vis phosphatées
Boîtes de vis
Enduit à joints et ratissage (kg)
Épaisseur finie de la paroi (mm)
Surface brute (m²)
Surface déduite (m²)
Surface nette (m²)

## Carrelage (6.23)
6.23 · Carrelage : colle, joint, double encollage, humidité du support et étanchéité liquide (SIA 248, SIA 271/1)
Cellules jaunes = à saisir. Seuils CM et consommations de colle : cahier des charges (SIA 248 non consultée). Formule du joint : exacte (L + l) / (L × l) × e × j × 1,60. Choix automatique du peigne et étanchéité liquide (2 mm secs × 1,5 kg/m² par mm) : hypothèses de l'outil.
Surface à carreler (m²) | 65
Carreau : longueur (cm) | 60
Carreau : largeur (cm) | 60
Carreau : épaisseur (mm) | 9.5
Joint (mm) | 3
Chutes (0,07 pose droite ; 0,12 pose diagonale) | 0.07
Local (1 séjour ou cuisine sec, 2 douche ou salle de bain, 3 terrasse ou balcon) | 1
Chape (1 ciment CT, 2 anhydrite CAF) | 1
Chauffage au sol (1 oui, 0 non) | 0
Humidité mesurée (% CM) | 0.4
Peigne (0 automatique, 6, 8, 10 ou 12 mm) | 0
Longueur des angles à étancher (ml) | 12
Seuil du double encollage (cm²) | 900
Plus grand côté d'un petit format (cm) | 15
Masse volumique du joint (kg/l) | 1.6
Épaisseur sèche de l'étanchéité liquide (mm) | 2
Consommation par mm (kg/m²) | 1.5
Aire d'un carreau (cm²)
Double encollage prescrit (1 oui)
Peigne recommandé (mm)
Peigne retenu (mm)
Consommation de colle, bas (kg/m²)
Consommation de colle, haut (kg/m²)
Colle, bas (kg)
Colle, haut (kg)
Sacs de 25 kg, bas
Sacs de 25 kg, haut
Peigne conforme (1 oui)
Consommation de joint, non arrondie (kg/m²)
Consommation de joint (kg/m²)
Mortier de jointoiement (kg)
Surface à commander, non arrondie (m²)
Surface à commander (m²)
Carreaux
Humidité CM maximale (% CM)
Support apte (1 oui)
Étanchéité liquide (kg, douche ou salle de bain)
Bande d'angle (ml)

## Parquet (6.24)
6.24 · Parquet : résistance thermique Rλ, humidité CM et quantités (SIA 253)
Cellules jaunes = à saisir. R des parquets et sous-couches, colle, coupes, plinthes : cahier des charges ; Rλ ≤ 0,15 m²K/W sous-couche comprise : confirmé par des fabricants. Seuils CM du cahier, non vérifiés en Suisse. Primaire 0,15 kg/m² : hypothèse.
Surface (m²) | 75
Périmètre des plinthes (ml) | 68
Pose (1 collée en plein, 2 flottante) | 1
R du parquet (m²K/W) | 0.075
R de la sous-couche (m²K/W) | 0
Chape (1 ciment CT, 2 anhydrite CAF) | 1
Chauffage au sol (1 oui, 0 non) | 1
Humidité mesurée (% CM) | 1.4
R maximal (m²K/W) | 0.15
Coupes | 0.07
Colle (kg/m²) | 1.2
Primaire (kg/m², hypothèse) | 0.15
Plinthes (coupes) | 0.05
R de la sous-couche retenu (0 en pose collée)
R total, non arrondi (m²K/W)
R total (m²K/W)
R total admissible (1 oui)
Humidité CM maximale (% CM)
Support apte (1 oui)
Parquet à commander (m²)
Colle (kg)
Primaire (kg)
Plinthes (ml)

## Sols souples (6.25)
6.25 · Ragréage, sols souples, résines et contrôle du support (SIA 253, SIA 252)
Cellules jaunes = à saisir. Consommations du cahier des charges (SIA 253 et SIA 252 non consultées ; titre de la SIA 252 non retrouvé). Épaisseur de résine des systèmes 3 et 4 : paramètre ajouté. Équivalence R / GS de la glissance : non vérifiée.
Surface (m²) | 120
Ragréage (mm) | 3
Système (1 sol souple, 2 résine couche mince, 3 résine autolissante, 4 parking OS8 / OS11) | 1
Épaisseur de résine, systèmes 3 et 4 (mm) | 2.5
Primaire (kg/m²) | 0.25
Ragréage (kg/m² par mm) | 1.5
Sac (kg) | 25
Colle en dispersion (kg/m²) | 0.32
Résine (kg/m² par mm) | 1.45
Sable de quartz (kg/m²) | 2.5
Résine en couche mince (mm) | 0.5
Arrachement mesuré (N/mm²) | 1.8
Humidité du béton (%) | 3
Arrachement minimal (N/mm²) | 1.5
Humidité maximale du béton (%) | 4
Épaisseur de résine retenue (mm)
Primaire (kg)
Ragréage, non arrondi (kg)
Ragréage (kg)
Sacs de ragréage de 25 kg
Colle en dispersion (kg)
Résine bi-composant (kg)
Sable de quartz (kg)
Arrachement conforme (1 oui)
Humidité du béton conforme (1 oui)